## 质检样本
rec_id | product | process | defect_desc | category | conf | found_by | found_time | qty | disposition | handle_h | is_recur | kn_id | kn_action | occur_cnt | suggest_action
QC-8001 | W系电机 | 绕线 | 定子绕组匝间短路，绝缘纸破损 | 匝间短路 | 0.92 | 陈洁 | 2026-09-01 09:00 | 2 | 返工(重绕) | 9.5 | 否 |  | 建议新建 | 1 | 自动归类「匝间短路」（置信 0.92 ≥ 0.85）；本期首次发生；无历史条目 → 建议新建知识条目，把本次处置方案结构化沉淀。处置=返工(重绕)，用时 9.5h
QC-8002 | X系减振器 | 焊接 | 焊缝气孔密集，氩弧焊缝根部 | 焊缝气孔 | 0.95 | 王强 | 2026-09-02 10:00 | 6 | 返工(补焊) | 3.2 | 否 | KB-101 | 命中推荐 | 1 | 自动归类「焊缝气孔」（置信 0.95 ≥ 0.85）；本期首次发生；命中知识条目，已推荐历史有效处置方案（新人可直接调用）。处置=返工(补焊)，用时 3.2h
QC-8003 | Z系阀体 | 机加 | 阀孔尺寸超差 0.05mm | 尺寸超差 | 0.93 | 李敏 | 2026-09-03 14:00 | 4 | 返工 | 3.8 | 否 | KB-102 | 命中推荐 | 1 | 自动归类「尺寸超差」（置信 0.93 ≥ 0.85）；本期首次发生；命中知识条目，已推荐历史有效处置方案（新人可直接调用）。处置=返工，用时 3.8h
QC-8004 | X系减振器 | 焊接 | 焊缝气孔，同 8 月问题再现 | 焊缝气孔 | 0.95 | 王强 | 2026-09-05 09:30 | 3 | 返工(补焊) | 2.9 | 是 | KB-101 | 命中推荐 | 2 | 自动归类「焊缝气孔」（置信 0.95 ≥ 0.85）；同类第 2 次发生 → 复发标记，纳入 Top 问题跟踪；命中知识条目，已推荐历史有效处置方案（新人可直接调用）。处置=返工(补焊)，用时 2.9h
QC-8005 | Z系阀体 | 装配 | 密封面渗漏，水压试验不合格 | 密封渗漏 | 0.9 | 张涛 | 2026-09-08 11:00 | 2 | 返工(换垫) | 8.8 | 否 |  | 建议新建 | 1 | 自动归类「密封渗漏」（置信 0.90 ≥ 0.85）；本期首次发生；无历史条目 → 建议新建知识条目，把本次处置方案结构化沉淀。处置=返工(换垫)，用时 8.8h
QC-8006 | Y系支架 | 终检 | 支架孔位尺寸超差 | 尺寸超差 | 0.91 | 陈洁 | 2026-09-09 15:00 | 5 | 返工 | 4.1 | 是 | KB-102 | 命中推荐 | 2 | 自动归类「尺寸超差」（置信 0.91 ≥ 0.85）；同类第 2 次发生 → 复发标记，纳入 Top 问题跟踪；命中知识条目，已推荐历史有效处置方案（新人可直接调用）。处置=返工，用时 4.1h
QC-8007 | W系电机 | 表面处理 | 电机外壳镀层起泡 | 镀层起泡 | 0.94 | 李敏 | 2026-09-10 10:30 | 8 | 返工(重镀) | 3.5 | 否 | KB-103 | 命中推荐 | 1 | 自动归类「镀层起泡」（置信 0.94 ≥ 0.85）；本期首次发生；命中知识条目，已推荐历史有效处置方案（新人可直接调用）。处置=返工(重镀)，用时 3.5h
QC-8008 | X系减振器 | 焊接 | 焊缝气孔+局部咬边 | 焊缝气孔 | 0.89 | 王强 | 2026-09-12 09:00 | 5 | 返工(补焊) | 2.6 | 是 | KB-101 | 命中推荐 | 3 | 自动归类「焊缝气孔」（置信 0.89 ≥ 0.85）；同类第 3 次发生 → 复发标记，纳入 Top 问题跟踪；命中知识条目，已推荐历史有效处置方案（新人可直接调用）。处置=返工(补焊)，用时 2.6h
QC-8009 | Z系阀体 | 来料检验 | 铸件材质证明缺失 | 材质证明缺失 | 0.96 | 张涛 | 2026-09-15 08:30 | 20 | 退供 | 6 | 否 |  | 建议新建 | 1 | 自动归类「材质证明缺失」（置信 0.96 ≥ 0.85）；本期首次发生；无历史条目 → 建议新建知识条目，把本次处置方案结构化沉淀。处置=退供，用时 6.0h
QC-8010 | W系电机 | 绕线 | 绕组匝间短路（月初同类再现） | 匝间短路 | 0.92 | 陈洁 | 2026-09-17 13:00 | 3 | 返工(重绕) | 8.2 | 是 |  | 建议新建 | 2 | 自动归类「匝间短路」（置信 0.92 ≥ 0.85）；同类第 2 次发生 → 复发标记，纳入 Top 问题跟踪；无历史条目 → 建议新建知识条目，把本次处置方案结构化沉淀。处置=返工(重绕)，用时 8.2h
QC-8011 | Z系阀体 | 装配 | 密封渗漏，试验压降超标 | 密封渗漏 | 0.9 | 李敏 | 2026-09-19 10:00 | 2 | 返工(换垫) | 7.6 | 是 |  | 建议新建 | 2 | 自动归类「密封渗漏」（置信 0.90 ≥ 0.85）；同类第 2 次发生 → 复发标记，纳入 Top 问题跟踪；无历史条目 → 建议新建知识条目，把本次处置方案结构化沉淀。处置=返工(换垫)，用时 7.6h
QC-8012 | Y系支架 | 终检 | 支架镀层起泡 | 镀层起泡 | 0.94 | 陈洁 | 2026-09-22 14:30 | 6 | 返工(重镀) | 3.1 | 是 | KB-103 | 命中推荐 | 2 | 自动归类「镀层起泡」（置信 0.94 ≥ 0.85）；同类第 2 次发生 → 复发标记，纳入 Top 问题跟踪；命中知识条目，已推荐历史有效处置方案（新人可直接调用）。处置=返工(重镀)，用时 3.1h
QC-8013 | X系减振器 | 焊接 | 焊缝根部气孔 | 焊缝气孔 | 0.95 | 王强 | 2026-09-24 09:00 | 4 | 返工(补焊) | 2.4 | 是 | KB-101 | 命中推荐 | 4 | 自动归类「焊缝气孔」（置信 0.95 ≥ 0.85）；同类第 4 次发生 → 复发标记，纳入 Top 问题跟踪；命中知识条目，已推荐历史有效处置方案（新人可直接调用）。处置=返工(补焊)，用时 2.4h
QC-8014 | Z系阀体 | 机加 | 阀孔同轴度超差 | 尺寸超差 | 0.9 | 李敏 | 2026-09-26 11:00 | 3 | 返工 | 4.4 | 是 | KB-102 | 命中推荐 | 3 | 自动归类「尺寸超差」（置信 0.90 ≥ 0.85）；同类第 3 次发生 → 复发标记，纳入 Top 问题跟踪；命中知识条目，已推荐历史有效处置方案（新人可直接调用）。处置=返工，用时 4.4h

## 知识条目
kn_id | 类别 | 现象特征 | 发生工序 | 历史有效处置方案 | 使用次数 | 有效率 | 状态
KB-101 | 焊缝气孔 | 焊缝表面/根部气孔，氩弧焊密集气孔 | 焊接 | 氩气保护流量校准 + 焊前预热 150℃ + 补焊后探伤复检 | 12 | 91% | 已沉淀
KB-102 | 尺寸超差 | 孔位/阀孔/同轴度尺寸超差 | 机加/终检 | 刀具磨损补偿 + 首件三检 + 同轴度装夹找正 | 8 | 88% | 已沉淀
KB-103 | 镀层起泡 | 镀层局部起泡、脱皮 | 表面处理/终检 | 除油脱脂加强 + 电流密度校准 + 重镀后盐雾复测 | 5 | 85% | 已沉淀
KB-NEW-01 | 匝间短路 | 绕组匝间短路、绝缘纸破损 | 绕线 | （待沉淀）老师傅方案：匝间绝缘纸更换 + 浸漆固化参数锁定 | 0 | — | 待新建
KB-NEW-02 | 密封渗漏 | 密封面渗漏、水压试验压降超标 | 装配 | （待沉淀）老师傅方案：密封面平整度检查 + 垫片选型对照表 | 0 | — | 待新建
KB-NEW-03 | 材质证明缺失 | 铸件/来料材质证明缺失 | 来料检验 | （待沉淀）供应商质保书随货 + 来料校验清单勾选 | 0 | — | 待新建

## 字段说明
字段 | 含义 | 类型 | 说明（规则口径）
rec_id | 检验记录号 | 文本 | 主键，一条检验记录=一次不良，如 QC-8001
product | 产品型号 | 文本 | 产品族，聚类维度之一
process | 发生工序 | 分类 | 绕线/焊接/机加/装配/终检/表面处理/来料检验 → R2 工序分布
defect_desc | 不良描述 | 文本(自由) | ERP 原始自由文本 → R1 现象归类输入（痛点：无法聚类）
category | 归类结果 | 分类 | R1 输出：焊缝气孔/匝间短路/密封渗漏/尺寸超差/镀层起泡/材质证明缺失/待归类
conf | 归类置信度 | 数值 | R1 置信；≥0.85 自动归档，<0.85 标「待归类」人工补标【H1 待拍板】
found_by | 检验员 | 文本 | 开出人留痕
found_time | 检验时间 | 时间 | R3 复发识别的时间轴（按时间排序判非首次）
qty | 不良数量 | 数值 | 不良数量基准
disposition | 处置方案 | 文本 | 本次处置（返工/退供…），R4/R5 沉淀为知识条目素材
handle_h | 处理时长(h) | 数值 | 同类问题平均处理时长 KPI 输入（命中条目 vs 未命中 对比）
is_recur | 是否复发 | 分类 | R3 输出：同类别本期非首次发生 → 是
kn_id | 命中知识条目 | 文本 | R4 输出：KB-101/102/103；空=无条目
kn_action | 经验匹配 | 分类 | R4 输出：命中推荐 / 建议新建
occur_cnt | 类别发生次数 | 数值 | R2/R3：该类别本期第几次发生（Top 清单与复发判定依据）
suggest_action | 建议 | 文本 | R1–R5 综合生成（归类/复发/沉淀/调用）